## List1
Vlastnosti kompaktních prostupových těsnění Pressio
| Standard EPDM | Standard NBR - odolné proti ropným látkám | Atest na pitnou vodu KTW/W270 | KMR (pro horkovody)
Průměr prostupu min. – max. | 50 – 400 mm | 80 – 250 mm | 50 - 400 mm | 125 – 400 mm
Materiál přítlačných podložek - nerez ocel typu | V2A | V2A | V2A; V4A na vyžádání | V2A
Materiál těsnění – pryž typu | EPDM | NBR | EPDM* | EPDM
Teplota | -30°C až +120°C | -30°C až +70°C | -30°C až +120°C | -30°C až +120°C
Těsnost | 3 bary | 3 bary | 3 bary | 3 bary
Šířka těsnění | 40 mm | 40 mm | 40 mm | 2 x 40 mm
Tvrdost, Shore A | 45 +-5 | 45 +-5 | 50 +-5 | 45 +-5
UV odolnost | dobrá | špatná | dobrá | dobrá
Hodnoty pro těsnost platí při teplotě 23°C. Při vyšších provozních teplotách se doporučuje použít jištění proti přetlaku.
* EPDM kaučuk se zkouškou dle KTW/W270